## 汇总
附件一：
湖南省工业企业主要产品能耗控制指南（第一批）
序号 | 产品名称 | 分类 （工序、工艺、规模、品种、规格、原料等） | 指标名称 | 单位 | 单位产品能耗控制指标值
[5 empty] | 现有企业 | 新改扩 建企业
一、有色
1 | 粗铜 | 铜精矿生产，造锍熔炼生产粗铜 | 单位产品综合能耗 | kgce/t | ≤460 | ≤400
2 | 铝锭 | 由氧化铝生产铝锭 | 单位产品交流电耗 | kw.h/t | ≤13600 | ≤13400
3 | 粗铅 | 由铅精矿到粗铅 | 单位产品综合能耗 | kgce/t | ≤430 | ≤330
4 | 铅电解精炼 | 由含Pb≥96%的粗铅到精铅锭 | 单位产品综合能耗 | kgce/t | ≤125 | ≤118
5 | 电解锌（湿法炼锌的锌电积） | 大极板长周期（48h） | 单位产品直流电耗 | kw.h/t | ≤3200 | ≤3180
|  | 小极板短周期（24h） | 单位产品直流电耗 | kw.h/t | ≤3080 | ≤3050
6 | 精锡锭 | 从锡焙砂（或锡精矿）开始，含炼前处理、还原熔炼、精炼及炼渣处理 | 单位产品综合能耗 | kgce/t | ≤2300 | ≤2100
7 | 锑氧 | 从锑精矿到锑氧 | 单位产品综合能耗 | kgce/t | ≤710 | ≤560
8 | 精锑锭 | 从锑氧到锑锭 | 单位产品综合能耗 | kgce/t | ≤410 | ≤350
9 | 镍钼合金 | 以镍钼混合精矿为原料，生产镍钼合金，采用电炉还原 | 单位产品综合能耗 | kgce/t | ≤6200 | ≤5500
10 | 铜及铜(紫铜)杆(管)材 | 由废紫杂铜料生产铜杆(管)(紫铜)材 | 单位产品综合能耗 | kgce/t | ≤460 | ≤450
11 | 铝合金建筑型材产品 | 原料：重熔用铝锭、熔炼炉喂给料 工艺：熔炼--热挤压--基材表面处理 | 单位产品综合能耗 | kgce/t | ≤520 | --
|  | 基材到成品 | 单位产品综合能耗 | kgce/t | ≤180 | ≤170
二、建材
1 | 水泥 | 4000t/d以上（含4000t/d） | 可比熟料综合煤耗 | kgce/t | ≤115 | ≤107
|  |  | 可比熟料综合电耗 | kw.h/t | ≤62 | ≤60
|  |  | 可比水泥综合电耗 | kw.h/t | ≤90 | ≤85
|  |  | 可比熟料综合能耗 | kgce/t | ≤123 | ≤114
|  |  | 可比水泥综合能耗 | kgce/t | ≤100 | ≤93
|  | 2000-4000t/d（含2000t/d） | 可比熟料综合煤耗 | kgce/t | ≤120 | ≤112
|  |  | 可比熟料综合电耗 | kw.h/t | ≤65 | ≤62
|  |  | 可比水泥综合电耗 | kw.h/t | ≤93 | ≤90
|  |  | 可比熟料综合能耗 | kgce/t | ≤130 | ≤120
|  |  | 可比水泥综合能耗 | kgce/t | ≤105 | ≤97
|  | 2000t/d以下 | 可比熟料综合煤耗 | kgce/t | ≤125
|  |  | 可比熟料综合电耗 | kw.h/t | ≤65
|  |  | 可比水泥综合电耗 | kw.h/t | ≤90
|  |  | 可比熟料综合能耗 | kgce/t | ≤130
|  |  | 可比水泥综合能耗 | kgce/t | ≤105
|  | 水泥粉磨企业 | 可比水泥综合电耗 | kw.h/t | ≤38 | ≤34
2 | 烧结砖 | 人工干燥、轮窑烧成 | 单位产品热耗 | kcal/kg | ≤320
|  |  | 单位产品煤耗 | kgce/t | ≤14
|  |  | 单位产品电耗 | kw.h/t | ≤10.4
|  | 人工干燥、隧道窑烧成 | 单位产品热耗 | kcal/kg | ≤425 | ≤385
|  |  | 单位产品煤耗 | kgce/t | ≤23.2 | ≤17.6
|  |  | 单位产品电耗 | kw.h/t | ≤13.6 | ≤12.8
|  | 大、中型断面隧道窑一次码烧 | 单位产品热耗 | kcal/kg | ≤425 | ≤385
|  |  | 单位产品煤耗 | kgce/t | ≤23.2 | ≤17.6
|  |  | 单位产品电耗 | kw.h/t | ≤13.6 | ≤12.9
|  | 小断面、隧道窑一次码烧 | 单位产品热耗 | kcal/kg | ≤460 | ≤420
|  |  | 单位产品煤耗 | kgce/t | ≤26 | ≤19.4
|  |  | 单位产品电耗 | kw.h/t | ≤14.4 | ≤13.6
3 | 平板玻璃 | ≥500t/d | 单位产品综合能耗 | kgce/重量箱 | ≤14 | ≤13
|  |  | 单位产品熔窑热耗 | kJ/kg | ≤6500 | ≤5800
|  | ≤500t/d | 单位产品综合能耗 | kgce/重量箱 | ≤16.5 | ≤16
|  |  | 单位产品熔窑热耗 | kJ/kg | ≤7500 | ≤6500
4 | 卫生陶瓷 |  | 单位产品综合能耗 | kgce/t | ≤700 | ≤550
|  |  | 单位产品综合电耗 | kw.h/t | ≤800 | ≤600
5 | 建筑陶瓷 | 吸水率E≤0.5% | 单位产品综合能耗 | kgce/t | ≤330 | ≤300
|  |  | 单位产品综合电耗 | kw.h/t | ≤380 | ≤320
|  | 吸水率0.5%<E≤10% | 单位产品综合能耗 | kgce/t | ≤260 | ≤220
|  |  | 单位产品综合电耗 | kw.h/t | ≤350 | ≤280
|  | 吸水率E>10% | 单位产品综合能耗 | kgce/t | ≤280 | ≤240
|  |  | 单位产品综合电耗 | kw.h/t | ≤340 | ≤260
三、纺织行业
1 | 纯棉精梳纱 | 32英支 | 单位产品电耗 | kwh/t | ≤2700 | ≤2565
2 | 纯棉涤棉普梳纱 | 21英支 | 单位产品电耗 | kwh/t | ≤2100 | ≤2000
3 | 苎麻纱 | 36公支 | 单位产品电耗 | kwh/t | ≤2800 | ≤2660
4 | 苎麻布 | 纬密236根/10cm*幅宽160cm | 单位产品电耗 | kwh/百米 | ≤25 | ≤23.75
5 | 精干麻 | 现行脱胶工艺 | 单位产品电耗 | kwh/t | ≤420 | ≤400
|  |  | 单位产品蒸汽消耗 | t/t | ≤12 | ≤11
6 | 聚乙烯醇 | 电石乙炔法 | 单位产品综合能耗 | t/t | ≤3.32 | ≤2.59
|  |  | 单位产品蒸汽消耗 | t/t | ≤23.5 | ≤18
7 | 维纶 |  | 单位产品综合能耗 | t/t | ≤2.0 | ≤1.73
8 | 锦纶 |  | 单位产品电耗 | kwh/t | ≤2350 | ≤2000
四、轻工
（一）纸浆及造纸
1 | 硫酸盐木浆板 |  | 单位产品综合能耗 | kgce/t | ≤400 | ≤150
2 | 机制纸及纸板 | 自产草木纤维浆 | 单位产品综合能耗 | kgce/t | ≤900 | ≤700
|  | 外购废纸纸浆 | 单位产品综合能耗 | kgce/t | ≤450 | ≤400
|  | 外购纸浆 | 单位产品综合能耗 | kgce/t | ≤400 | ≤300
（二）日用陶瓷
1 | 高级细瓷 |  | 单位产品综合能耗 | kgce/t | ≤1750 | ≤1500
2 | 细瓷 |  | 单位产品综合能耗 | kgce/t | ≤850 | ≤800
3 | 普瓷 |  | 单位产品综合能耗 | kgce/t | ≤750 | ≤700
4 | 炻瓷 |  | 单位产品综合能耗 | kgce/t | ≤720 | ≤500
五、冶金
1 | 粗钢 | 烧结工序 | 单位产品能耗 | kgce/t | ≤58 （ 180平米烧结机） | /
≤53 （ 180平米以上烧结机）
|  | 高炉工序 | 单位产品能耗 | kgce/t | ≤425 （1500立方米以下高炉） | /
≤417 （1500立方米以上高炉）
|  | 转炉工序 | 单位产品能耗 | kgce/t | ≤-5 （冶炼品种钢占比高） | /
|  | 电炉工序（特） | 单位产品能耗 | kgce/t | ≤280 | /
2 | 铁合金 | 硅锰合金 | 单位产品综合能耗 | kgce/t | ≤1010 | ≤950
|  | 高碳铬铁 | 单位产品综合能耗 | kgce/t | ≤830 | ≤810
|  | 电炉锰铁 | 单位产品综合能耗 | kgce/t | ≤730 | ≤670
3 | 电解金属锰 | 单条生产线用5000千伏安以上的整流变压器 （不含磨粉和还原工序） | 单位产品综合电耗 | kw.h/t | ≤6800 | ≤6500
|  |  | 单位产品直流电耗 | kw.h/t | ≤6300 | ≤6000
六、石油化工
1 | 硫酸 | 烟气制酸 | 单位产品电耗 | kw.h/t | ≤110 | ≤100
|  | 硫磺制酸 | 单位产品电耗 | kw.h/t | ≤50 | ≤45
|  | 硫铁矿制酸 | 单位产品电耗 | kw.h/t | ≤70 | ≤60
2 | 烧碱（离子膜法） | 质量分数≥30% | 单位产品综合能耗 | kgce/t | ≤370 | ≤350
|  |  | 产品单位交流电耗 | kw.h/t | ≤2450 | ≤2340
3 | 合成氨 | 原料为本地煤，非优质无烟煤 | 单位产品综合能耗 | kgce/t | ≤1800 | ≤1500
|  |  | 单位产品电耗 | kw.h/t | ≤1500 | ≤1200
4 | 电石 | 折300L/Kg | 单位产品综合能耗 | kgce/t | ≤1100 | ≤1050
|  |  | 产品单位电炉电耗 | kw.h/t | ≤3250 | ≤3050
5 | 氯酸钠 |  | 单位产品电耗 | kw.h/t | ≤5500 | ≤5200
6 | 聚氯乙烯 | 电石法和聚合用悬浮法 | 单位产品电耗 | kw.h/t | ≤500 | ≤450
7 | 钛百粉 | 锐钛型 | 单位产品电耗 | kw.h/t | ≤1000 | ≤950
|  | 金红石型 | 单位产品电耗 | kw.h/t | ≤1150 | ≤1000
8 | 原油加工 |  | 单位产品综合能耗 | kg标油/t | ≤70 | ≤60
七、电子
1 | 太阳能级多晶硅 |  | 单位产品综合电耗 | kwh/kg | ≤200 | 120
|  |  | 单位产品还原电耗 | kwh/kg | ≤60 | 50
2 | 印制电路板 | 单面板 | 单位产品综合电耗 | kwh/m2 | ≤35 | ≤25
|  | 双面板 | 单位产品综合电耗 | kwh/m2 | ≤70 | ≤55
|  | 多层板（2+n层） | 单位产品综合电耗 | kwh/m2 | ≤(75+30n) | ≤(65+25n)
|  | HDI板（2+n层） | 单位产品综合电耗 | kwh/m2 | ≤(105+60n) | ≤(85+50n)
备注：以上各项能耗指标计算方法参照国家和地方相关标准及行业规范。